## 甲供材检查表
甲供材检查响应清单
序号 | 材料名称 | 检测方式 | 检测内容 | 检查方法/检测标准 | 检查规则 | 是否具备检查能力 （填写是/否）
1 | 入户门锁 | 实验室送检 | 灵活性、尺寸和外观质量 | GA701-2007 《指纹防盗锁通用技术条件》 | 每项目随机抽查一次
金属零件表面防腐处理
识别装置机械强度
锁壳强度
主锁舌（栓）静载荷
执手强度
锁扣盒（板）强度
功能
性能
电源
环境适应性
静电放电干扰
射频电磁场辐射干扰
电快速瞬变脉冲群干扰
电压暂降和短时中断
安全性
稳定性
|  |  | 信息保存功能检验 | GA374-2019 《电子防盗锁》
防拆报警
胁迫报警
稳定性试验
主锁舌伸出长度检验
电池容量
2 | 采暖炉 | 实验室送检 | 采暖额定热输出 | GB 25034—2020《燃气采暖热水炉》 | 每项目随机抽查一次
供暖热效率值
热水热效率
燃气系统密封性
噪声
燃烧时COα=1含量
产热水能力
3 | 瓷砖 | 实验室送检 | 边直度 | GB/T 4100-2015 《陶瓷砖》 | 按到货频次随机抽查，覆盖项目全规格、型号，每种规格型号不少于一次
直角度
表面平整度（弯曲度和翘曲度）
破坏强度、断裂模数
莫氏硬度（按照JC/T 908-2013测试）
无釉砖耐磨深度/体积
|  |  | 表面质量 | GB/T 3810.2-2016 《陶瓷砖试验方法 第2部分：尺寸和表面质量的检验》
吸水率（质量分数）
耐污染性
防滑性
|  |  | 破坏强度 | GB/T 3810.4-2016 《陶瓷砖试验方法 第4部分：断裂模数和破坏强度的测定》
|  |  | 耐磨性 | GB/T 3810.6-2016 《陶瓷砖试验方法 第6部分：无釉砖耐磨深度的测定》
|  |  | 有釉砖抗釉裂性 | GB/T 3810.11-2016《陶瓷砖试验方法 第11部分：有釉砖抗釉裂性的测定》
|  |  | 耐家庭化学试剂和游泳池盐类 | GB/T 3810.13-2016 《陶瓷砖试验方法 第13部分：耐化学腐蚀性的测定》
4 | 淋浴间玻璃隔断 | 实验室送检 | 表面应力 | GB 15763.2-2005 建筑用安全玻璃 第2部分：钢化玻璃 | 每个项目检测一次
|  | 实验室送检 | 钢化玻璃 厚度及其允许偏差
|  | 实验室送检 | 抗冲击性
|  | 实验室送检 | 碎片状态
|  | 实验室送检 | 启闭试验 | QB/T 2584-2007《淋浴房》
|  | 实验室送检 | 结构和装配质量检测
5 | 木地板 | 实验室送检 | 含水率 | GB/T 17657-2022《人造板及饰面人造板理化性能试验方法》 | 每个项目检测一次
| 木地板 | 实验室送检 | 甲醛释放量
6 | 电子开关 | 实验室送检 | 防触电保护 | GB 16915.1—2014 《家用和类似用途固定式电气装置的开关第1部分：通用要求》 | 按到货频次随机抽查
| 电子开关 | 实验室送检 | 绝缘电阻和电气强度
| 电子开关 | 实验室送检 | 通断能力
| 电子开关 | 实验室送检 | 正常操作
| 电子开关 | 实验室送检 | 机械强度
| 电子开关 | 实验室送检 | 耐热
| 电子开关 | 实验室送检 | 开关寿命 | GB/T 2099.1-2021《家用和类似用途插头插座 第 1 部分：通用要求》 GB/T 1002-2021《家用和类似用途单相插头插座 型式、基本参数和尺寸》
| 电子开关 | 实验室送检 | 爬电距离
| 电子开关 | 实验室送检 | 电气间隙
7 | 插座 | 实验室送检 | 防触电保护 | GB/T 2099.1-2021 《家用和类似用途插头插座 第1部分:通用要求》 | 按到货频次随机抽查
| 插座 | 实验室送检 | 正常操作
| 插座 | 实验室送检 | 拔出插头所需的力
| 插座 | 实验室送检 | 机械强度
| 插座 | 实验室送检 | 耐热
| 插座 | 实验室送检 | 插拔次数 | GB/T 2099.1-2021《家用和类似用途插头插座 第 1 部分：通用要求》 GB/T 1002-2021《家用和类似用途单相插头插座 型式、基本参数和尺寸》
| 插座 | 实验室送检 | 爬电距离
| 插座 | 实验室送检 | 电气间隙
8 | 整体卫浴 | 实验室送检 | 防水盘-巴柯尔硬度 | GB/T 13095-2021 《整体浴室》 | 每项目随机抽查一次
| 整体卫浴 | 实验室送检 | 防水盘-耐渗水
| 整体卫浴 | 实验室送检 | 防水盘-耐热水
| 整体卫浴 | 实验室送检 | 防水盘-耐污染
9 | 充电桩 | 实验室送检 | 待机功耗试验 | GB/T 18487.2-2017《电动汽车传导充电系统 第 2 部分：非车载传导供电设备电磁兼容要求》 | 每项目随机抽查一次
| 充电桩 | 实验室送检 | 介电强度试验
| 充电桩 | 实验室送检 | 接触电流试验
10 | 室内柜体收纳 | 实验室送检 | 板材-静曲强度 | GB/T 15102-2017《浸渍胶膜纸饰面纤维板和刨花板》 GB/T39600-2021《人造板及其制品甲醛释放量分级》 GB8624-2012《建筑材料及制品燃烧性能分级》 GB/T35601-2017 《绿色产品评价人造板和木质地板》 GB/T4897-2015 《刨花板》
| 室内柜体收纳 | 实验室送检 | 板材-内结合强度
| 室内柜体收纳 | 实验室送检 | 板材-含水率
| 室内柜体收纳 | 实验室送检 | 板材-吸水厚度膨胀率
| 室内柜体收纳 | 实验室送检 | 板材-握螺钉力
| 室内柜体收纳 | 实验室送检 | 板材-表面胶合强度
| 室内柜体收纳 | 实验室送检 | 板材-表面耐冷热循环
| 室内柜体收纳 | 实验室送检 | 板材-表面耐划痕
| 室内柜体收纳 | 实验室送检 | 板材-表面耐磨
| 室内柜体收纳 | 实验室送检 | 板材-表面耐污染腐蚀
| 室内柜体收纳 | 实验室送检 | 板材-耐光色牢度（灰色样卡）
| 室内柜体收纳 | 实验室送检 | 板材-甲醛释放限量
| 室内柜体收纳 | 实验室送检 | 板材-TVOC释放量
| 室内柜体收纳 | 实验室送检 | 台面石-色牢度与老化性能 | JG/T 463-2014《建筑装饰用人造石英石板》 GB 6566-2010《建筑材料放射性核素限量》
| 室内柜体收纳 | 实验室送检 | 台面石-弯曲性能
| 室内柜体收纳 | 实验室送检 | 台面石-压缩强度
| 室内柜体收纳 | 实验室送检 | 台面石-巴氏硬度
| 室内柜体收纳 | 实验室送检 | 台面石-莫氏硬度
| 室内柜体收纳 | 实验室送检 | 台面石-落球冲击
| 室内柜体收纳 | 实验室送检 | 台面石-耐磨性
| 室内柜体收纳 | 实验室送检 | 台面石-耐污染性
| 室内柜体收纳 | 实验室送检 | 台面石-耐热性
| 室内柜体收纳 | 实验室送检 | 台面石-放射性
11 | 灯具 | 实验室送检 | 充电试验 | GB 17945-2010 《消防应急照明和疏散指示系统》 | 按到货频次随机抽查，覆盖项目全规格、型号，每种规格型号不少于一次
| 灯具 | 实验室送检 | 充放电耐久试验
| 灯具 | 实验室送检 | 电压波动试验
| 灯具 | 实验室送检 | 放电试验
| 灯具 | 实验室送检 | 绝缘电阻试验
| 灯具 | 实验室送检 | 耐压试验
| 灯具 | 实验室送检 | 应急工作时间
| 灯具 | 实验室送检 | 应急转换时间
| 灯具 | 实验室送检 | 重复转换试验
| 灯具 | 实验室送检 | 转换电压试验
12 | 入户门 | 实验室送检 | 钢质板材厚度(具有防火功能的防盗门不测锁具加强板厚度) | GB 12955-2008 《防火门》 GB 17565-2007 《防盗安全门通用技术条件》 GB/T 8485-2008 《建筑门窗空气声隔声性能分级及检测方法》 | 每项目随机抽查一次
| 入户门 | 实验室送检 | 门扇厚度
| 入户门 | 实验室送检 | 锁具防盗要求-（防盗等级B级）
| 入户门 | 实验室送检 | 锁具防盗要求-防护钢板
| 入户门 | 实验室送检 | 锁具一般要求
| 入户门 | 实验室送检 | 防破坏性能
| 入户门 | 实验室送检 | 隔声量
| 入户门 | 实验室送检 | 钢材材质钢材材料厚度
| 入户门 | 实验室送检 | 门扇重量
| 入户门 | 实验室送检 | 门扇与门框的搭接尺寸
| 入户门 | 实验室送检 | 门扇与门框的配合活动间隙
| 入户门 | 实验室送检 | 可靠性
| 入户门 | 实验室送检 | 耐火性能
13 | 户内门 | 实验室送检 | 含水率 | LY/T 1923-2020 《室内木质门》 | 每项目随机抽查一次
| 户内门 | 实验室送检 | 表面胶合强度
| 户内门 | 实验室送检 | 表面抗冲击
| 户内门 | 实验室送检 | 漆膜附着力
| 户内门 | 实验室送检 | 漆膜硬度
| 户内门 | 实验室送检 | 表面耐洗涤剂性
| 户内门 | 实验室送检 | 浸渍剥离
| 户内门 | 实验室送检 | 门扇整体抗冲击强度
| 户内门 | 实验室送检 | 空气隔声量
| 户内门 | 实验室送检 | 阻燃性
| 户内门 | 实验室送检 | 反复启闭可靠性
| 户内门 | 实验室送检 | 甲醛释放量
| 户内门 | 实验室送检 | 重金属含量
14 | 墙纸、墙布、皮革 | 实验室送检 | 墙纸-重金属（或其他）元素 含量 | JG/T 509-2016《建筑装饰用无纺墙纸》 GB 18585-2023《室内装饰装修材料壁纸中有害物质限量》 | 每项目随机抽查一次
| 墙纸、墙布、皮革 | 实验室送检 | 墙纸-甲醛释放量
| 墙纸、墙布、皮革 | 实验室送检 | 墙布-重金属（或其他）元素 含量
| 墙纸、墙布、皮革 | 实验室送检 | 墙布-甲醛释放量
| 墙纸、墙布、皮革 | 实验室送检 | 皮革-拉伸负荷 | GB/T 8949-2025《聚氨酯人造革》 GB/T 2912.1-2009 《纺织品 甲醛的测定 第1部分：游离和水解的甲醛（水萃取法）》
| 墙纸、墙布、皮革 | 实验室送检 | 皮革-断裂伸长率
| 墙纸、墙布、皮革 | 实验室送检 | 皮革-耐热老化性能
| 墙纸、墙布、皮革 | 实验室送检 | 皮革-甲醛释放量
15 | 厨房电器 | 实验室送检 | 烟机-电阻试验 | GB 4706.1-2005《家用和类似用途电器的安全第1部分：通用要求》 | 每项目随机抽查一次
| 厨房电器 | 实验室送检 | 烟机-升温测量
| 厨房电器 | 实验室送检 | 灶具-热负荷偏差
| 厨房电器 | 实验室送检 | 灶具-热负荷
16 | 新风系统 | 实验室送检 | 风量 风压（出口静压） | GB/T 34012-2017《通风系统用空气净化装置》 JG/T 391-2012《通风器》 | 每项目随机抽查一次
| 新风系统 | 实验室送检 | PM2.5净化效率
| 新风系统 | 实验室送检 | 噪声
17 | 洁具五金
17 | 洁具五金 |  | 材料产品信息、进场验收资料核查 | 现场随机抽取产品，要求施工单位提供该批次的进货单和进场验收资料，核对现场该批次上标识的信息，包括：品牌、材质、规格型号、参数、样式等产品信息，是否和设计要求、合同约定、封样信息、国家标准等保持一致；进场检验报告及合格证是否齐全，卫生许可批件是否有效，检验报告委托人是否为生产厂家，检测项是否齐全，检测执行标准是否为现行标准，是否在有效期内。 | 按到货每批次进行检查
17 | 陶瓷盆/坐便器 | 实验室送检 | 坯体厚度 | GB/T6952-2015 卫生陶瓷 | 每项目随机抽查一次
| 陶瓷盆/坐便器 | 实验室送检 | 耐荷重性
| 陶瓷盆/坐便器 | 实验室送检 | 溢流功能
| 陶瓷盆/坐便器 | 实验室送检 | 吸水率
| 陶瓷盆/坐便器 | 实验室送检 | 便器用水量
| 陶瓷盆/坐便器 | 实验室送检 | 洗净功能
| 陶瓷盆/坐便器 | 实验室送检 | 固体物排放功能
| 陶瓷盆/坐便器 | 实验室送检 | 污水置换功能
| 陶瓷盆/坐便器 | 实验室送检 | 水封回复功能
| 陶瓷盆/坐便器 | 实验室送检 | 排水管道输送特性
| 陶瓷盆/坐便器 | 实验室送检 | 卫生纸试验
| 陶瓷盆/坐便器 | 实验室送检 | 防虹吸功能
18 | 花洒 | 实验室送检 | 管螺纹精度 | GB/T 23447-2009卫生洁具 淋浴用花洒 | 每项目随机抽查一次
| 花洒 | 实验室送检 | 安全性能
| 花洒 | 实验室送检 | 耐腐蚀性能
| 花洒 | 实验室送检 | 密封性能
| 花洒 | 实验室送检 | 耐冷热疲劳性能
| 花洒 | 实验室送检 | 流量

## 乙供材检查表
乙供材检查响应清单
序号 | 材料名称 | 检测方式 | 检测内容 | 检查方法/检测标准 | 是否具备检查能力 （填写是/否）
1 | 桥架 | 实验室送检 | 镀锌层厚度 | JB/T 10216-2013 电控配电用电缆桥架
桥架允许最小板材厚度-玻璃钢制桥架
桥架允许最小板材厚度-钢制桥架
桥架允许最小板材厚度-铝合金制桥架
基材厚度
板材厚度
荷载试验
保护电路连续性试验
表面保护层附着力
表面保护层厚度
防护等级试验
机械载荷试验
2 | 室内强弱电箱 | 实验室送检 | 防触电保护
| 室内强弱电箱 |  | 防锈
| 室内强弱电箱 |  | 机械强度
| 室内强弱电箱 |  | 接地保护
| 室内强弱电箱 |  | 绝缘材料的耐非正常热和耐燃
| 室内强弱电箱 |  | 绝缘电阻和电气强度
| 室内强弱电箱 |  | 耐老化、防固体异物进入和防有害进水
| 室内强弱电箱 |  | 耐热
| 室内强弱电箱 |  | 爬电距离、电气间隙和穿通密封胶距离
3 | 母线槽 | 实验室送检 | 成套设备的防护等级
电击防护和保护电路完整性
电气间隙和爬电距离
短路保护和短路耐受强度
机械碰撞试验
介电性能
绝缘材料耐受内部电效应引起的非正常发热和着火的验证
绝缘材料外壳热稳定性
耐腐蚀性
耐受机械负载的能力
温升极限
4 | 灯具 | 实验室送检 | 充电试验 | GB 17945-2010 消防应急照明和疏散指示系统
充放电耐久试验
电压波动试验
放电试验
绝缘电阻试验
耐压试验
应急工作时间
应急转换时间
重复转换试验
转换电压试验
5 | 网线 | 实验室送检 | 传输特性 | YD/T 1019-2013 数字通信用聚烯烃绝缘水平对绞电缆
| 网线 | 实验室送检 | 电气特性
| 网线 | 实验室送检 | 安全性能
| 网线 | 实验室送检 | 环境性能
| 网线 | 实验室送检 | 机械性能
6 | 监控摄像头 | 实验室送检 | 可触及部分 | GB 16796-2009 安全防范报警设备 安全要求和试验方法
| 监控摄像头 | 实验室送检 | 爬电距离和电气间隙
| 监控摄像头 | 实验室送检 | 抗电强度（含湿热）
| 监控摄像头 | 实验室送检 | 绝缘电阻
| 监控摄像头 | 实验室送检 | 保护接地端子
| 监控摄像头 | 实验室送检 | 泄漏电流
| 监控摄像头 | 实验室送检 | 自动保护
| 监控摄像头 | 实验室送检 | 电源线
| 监控摄像头 | 实验室送检 | 机械冲击强度
| 监控摄像头 | 实验室送检 | 振动试验
| 监控摄像头 | 实验室送检 | 温升
7 | 低压成套开关设备 | 实验室送检 | 标志 | GB/T 7251.12-2013 低压成套开关设备和控制设备 第2部分:成套电力开关和控制设备
| 低压成套开关设备 | 实验室送检 | 布线、操作性能和功能 | GB/T 7251.3-2017 低压成套开关设备和控制设备 第3部分: 由一般人员操作的配电板（DBO）
| 低压成套开关设备 | 实验室送检 | 成套设备的防护等级
| 低压成套开关设备 | 实验室送检 | 电磁兼容性（EMC）
| 低压成套开关设备 | 实验室送检 | 电击防护和保护电路完整性
| 低压成套开关设备 | 实验室送检 | 电气间隙和爬电距离
| 低压成套开关设备 | 实验室送检 | 短路耐受强度验证
| 低压成套开关设备 | 实验室送检 | 机械操作
| 低压成套开关设备 | 实验室送检 | 机械碰撞试验
| 低压成套开关设备 | 实验室送检 | 介电性能
| 低压成套开关设备 | 实验室送检 | 绝缘材料耐受内部电效应引起的非正常发热和着火的验证
| 低压成套开关设备 | 实验室送检 | 开关器件和元件的组合
| 低压成套开关设备 | 实验室送检 | 耐腐蚀性能
| 低压成套开关设备 | 实验室送检 | 耐紫外线（UV）辐射验证
| 低压成套开关设备 | 实验室送检 | 内部电路和连接
| 低压成套开关设备 | 实验室送检 | 提升
| 低压成套开关设备 | 实验室送检 | 外接导体端子
| 低压成套开关设备 | 实验室送检 | 外壳热稳定性验证
| 低压成套开关设备 | 实验室送检 | 温升验证
8 | 水管/风管保温绝热材料 | 实验室送检 | 导热系数 | GB/T 17794-2021 柔性泡沫橡塑绝热制品
| 水管/风管保温绝热材料 | 实验室送检 | 密度
| 水管/风管保温绝热材料 | 实验室送检 | 真空吸水率
| 水管/风管保温绝热材料 | 实验室送检 | 尺寸稳定性
9 | 风机盘管 | 实验室送检 | 风量 | GB/T 14294-2008 组合式空调机组
| 风机盘管 | 实验室送检 | 供冷量
| 风机盘管 | 实验室送检 | 供热量
| 风机盘管 | 实验室送检 | 输入功率
| 风机盘管 | 实验室送检 | 水阻
| 风机盘管 | 实验室送检 | 噪声
10 | 聚乙烯（PE-RT）管材、聚乙烯(PE-X)管材 | 实验室送检 | 静液压（20℃，1h） | GB/T 28799.2-2020 冷热水用耐热聚乙烯(PE-RT)管道系统 第2部分：管材
| 聚乙烯（PE-RT）管材、聚乙烯(PE-X)管材 | 实验室送检 | 静液压（95℃，165h）
| 聚乙烯（PE-RT）管材、聚乙烯(PE-X)管材 | 实验室送检 | 纵向回缩率（110℃）
11 | 分集水器 | 实验室送检 | 静液压强度试验 | CJ/T 251-2007 铜分集水器
| 分集水器 | 实验室送检 | 气密性能
12 | 消火栓 | 实验室送检 | 阀杆中心距接口外沿距离 | GB 3445-2018室内消火栓
| 消火栓 | 实验室送检 | 固定接口的密封性能
| 消火栓 | 实验室送检 | 密封性能
| 消火栓 | 实验室送检 | 耐腐蚀性能
| 消火栓 | 实验室送检 | 水压强度（阀体、阀盖）
13 | 消防水卡箍件 | 实验室送检 | 承载力矩 | GB 5135.11-2006 自动喷水灭火系统 第11部分:沟槽式管接件
| 消防水卡箍件 | 实验室送检 | 抗高温老化性能
| 消防水卡箍件 | 实验室送检 | 密封性能
| 消防水卡箍件 | 实验室送检 | 耐火性能
| 消防水卡箍件 | 实验室送检 | 耐水冲击性能
| 消防水卡箍件 | 实验室送检 | 耐压强度
| 消防水卡箍件 | 实验室送检 | 气密封性能
| 消防水卡箍件 | 实验室送检 | 无密封圈泄漏性能
14 | 风机 | 实验室送检 | 空气功率 | GB/T 1236-2017 工业通风机 用标准化风道性能试验
| 风机 | 实验室送检 | 流量
| 风机 | 实验室送检 | 输入功率
| 风机 | 实验室送检 | 效率
| 风机 | 实验室送检 | 压力
| 风机 | 实验室送检 | 振动速度有效值
| 风机 | 实验室送检 | 转速
15 | 铸铁管 | 实验室送检 | 抗拉强度 | GB/T 12772-2016 排水用柔性接口铸铁管、管件及附件
| 铸铁管 | 实验室送检 | 水压试验
| 铸铁管 | 实验室送检 | 涂覆后产品涂覆层厚度
| 铸铁管 | 实验室送检 | 压环试验
| 铸铁管 | 实验室送检 | 直管、管件表面质量及内外涂覆
| 铸铁管 | 实验室送检 | 重量及允许偏差
16 | 双壁波纹管 | 实验室送检 | 冲击性能 | GB/T 19472.1-2019 埋地用聚乙烯(PE)结构壁管道系统
| 双壁波纹管 | 实验室送检 | 烘箱试验
| 双壁波纹管 | 实验室送检 | 环刚度
| 双壁波纹管 | 实验室送检 | 环柔性
| 双壁波纹管 | 实验室送检 | 密度
| 双壁波纹管 | 实验室送检 | 蠕变比率
| 双壁波纹管 | 实验室送检 | 氧化诱导时间
17 | 水阀门 | 实验室送检 | 壳体试验 | GB/T 8464-2023 铁制、铜制和不锈钢制螺纹连接阀门
| 水阀门 | 实验室送检 | 密封试验
18 | 钢塑复合管 | 实验室送检 | 内衬塑结合强度试验 | GB/T 28897-2021 流体输送用钢塑复合管及管件
| 钢塑复合管 | 实验室送检 | 涂塑层附着力试验
| 钢塑复合管 | 实验室送检 | 弯曲试验
| 钢塑复合管 | 实验室送检 | 卫生性能试验
| 钢塑复合管 | 实验室送检 | 压扁试验
19 | 不锈钢管 | 实验室送检 | 化学分析（C元素） | GB/T 19228.1-2011 不锈钢卡压式管件组件 第1部分:卡压式管件
| 不锈钢管 | 实验室送检 | 化学分析（Si元素）
| 不锈钢管 | 实验室送检 | 化学分析（Mn元素）
| 不锈钢管 | 实验室送检 | 化学分析（P元素）
| 不锈钢管 | 实验室送检 | 化学分析（S元素）
| 不锈钢管 | 实验室送检 | 化学分析（Ni元素）
| 不锈钢管 | 实验室送检 | 化学分析（Cr元素）
| 不锈钢管 | 实验室送检 | 化学分析（Mo元素）
| 不锈钢管 | 实验室送检 | 卫生性能
| 不锈钢管 | 实验室送检 | 拉伸试验
| 不锈钢管 | 实验室送检 | 压扁试验
| 不锈钢管 | 实验室送检 | 尺寸（壁厚，外径）
20 | 雨水篦子/雨污水井盖 | 实验室送检 | 承载能力 | CJ/T 121-2000 再生树脂复合材料检查井盖 GB/T 26537-2011 钢纤维混凝土检查井盖 JC 889-2001 钢纤维混凝土检查井盖 GB/T 23858-2009 检查井盖
21 | 支架膨胀螺栓 | 实验室送检 | 机械性能 | GB/T 3098.6-2014 紧固件机械性能 不锈钢螺栓、螺钉和螺柱
| 支架膨胀螺栓 | 实验室送检 | 化学成分
22 | 抗震支架 | 实验室送检 | 尺寸及公差 | GB/T 37267-2018 建筑抗震支吊架通用技术条件
| 抗震支架 | 实验室送检 | 镀锌层厚度-热浸镀锌
| 抗震支架 | 实验室送检 | 管道连接构件荷载性能
| 抗震支架 | 实验室送检 | 抗震连接构件荷载性能
| 抗震支架 | 实验室送检 | 涂层厚度
| 抗震支架 | 实验室送检 | 外观
23 | 止水钢板 | 实验室送检 | 规格 | GB/T 3524-2015 碳素结构钢和低合金结构钢热轧钢带
| 止水钢板 | 实验室送检 | 拉伸性能
| 止水钢板 | 实验室送检 | 弯曲性能
24 | 直螺纹套筒 | 实验室送检 | 承载力 | JGJ 18-2012 钢筋焊接及验收规程
| 直螺纹套筒 | 实验室送检 | 外径 | JGJ 107-2016 钢筋机械连接技术规程
| 直螺纹套筒 | 实验室送检 | 长度
25 | 瓷砖胶 | 实验室送检 | 拉伸胶粘原强度 | GB/T 25181-2019 预拌砂浆
| 瓷砖胶 | 实验室送检 | 冻融循环后的拉伸胶粘强度
| 瓷砖胶 | 实验室送检 | 浸水后的拉伸胶粘强度
| 瓷砖胶 | 实验室送检 | 晾置时间，20min拉伸胶粘强度
| 瓷砖胶 | 实验室送检 | 热老化后的拉伸胶粘强度
26 | 页岩实心砖、多孔砖、空心砖 | 实验室送检 | 强度等级 | GB/T 13544-2011 烧结多孔砖和多孔砌块 GB/T 13545-2014 烧结空心砖和空心砌块 GB/T 5101-2017 烧结普通砖
27 | 铝板 | 实验室送检 | 基材厚度 | GB/T 23443-2009 建筑装饰用铝单板
| 铝板 | 实验室送检 | 拉伸试验
| 铝板 | 实验室送检 | 涂层厚度
| 铝板 | 实验室送检 | 涂层附着性
| 铝板 | 实验室送检 | 耐冲击性
| 铝板 | 实验室送检 | 外观质量
| 铝板 | 实验室送检 | 耐酸性
| 铝板 | 实验室送检 | 耐溶剂性
| 铝板 | 实验室送检 | 漆膜硬度
28 | 混凝土 | 实验室送检 | 抗压强度（强度） | GB/T 50080-2016 普通混凝土拌合物性能试验方法标准
| 混凝土 | 实验室送检 | 坍落度 | GB/T 50081-2019 普通混凝土力学性能试验方法标准
| 混凝土 | 实验室送检 | 坍落度经时损失 | JGJ/T 322-2013 混凝土中氯离子含量检测技术规程
| 混凝土 | 实验室送检 | 水溶性氯离子含量
29 | 预拌砂浆 | 实验室送检 | 28d抗压强度 | GB/T 25181-2019 预拌砂浆
| 预拌砂浆 | 实验室送检 | 14d拉伸粘结强度
| 预拌砂浆 | 实验室送检 | 保水率
| 预拌砂浆 | 实验室送检 | 2h稠度损失率
| 预拌砂浆 | 实验室送检 | 28d收缩率
30 | 钢筋 | 实验室送检 | 拉伸-断后伸长率（仅不带E的钢筋测） | GB/T 1499.2-2018 钢筋混凝土用钢 第2部分：热轧带肋钢筋
| 钢筋 | 实验室送检 | 拉伸-抗拉强度
| 钢筋 | 实验室送检 | 拉伸-下屈服强度
| 钢筋 | 实验室送检 | 拉伸-最大力总延伸率Agt
| 钢筋 | 实验室送检 | 拉伸-实测抗拉强度与实测屈服强度之比
| 钢筋 | 实验室送检 | 拉伸-实测屈服强度与表6规定的屈服强度之比
| 钢筋 | 实验室送检 | 弯曲性能
| 钢筋 | 实验室送检 | 反向弯曲
| 钢筋 | 实验室送检 | 重量偏差
31 | 自粘聚合物改性沥青防水卷材 | 实验室送检 | 热老化（5个参数） | GB 23441-2009 自粘聚合物改性沥青防水卷材
| 自粘聚合物改性沥青防水卷材 | 实验室送检 | 渗油性
| 自粘聚合物改性沥青防水卷材 | 实验室送检 | 剥离强度（卷材-铝板）
| 自粘聚合物改性沥青防水卷材 | 实验室送检 | 剥离强度（卷材-卷材）
| 自粘聚合物改性沥青防水卷材 | 实验室送检 | 厚度
| 自粘聚合物改性沥青防水卷材 | 实验室送检 | 拉伸性能
| 自粘聚合物改性沥青防水卷材 | 实验室送检 | 低温柔性
| 自粘聚合物改性沥青防水卷材 | 实验室送检 | 持粘性
| 自粘聚合物改性沥青防水卷材 | 实验室送检 | 自粘沥青再剥离强度
| 自粘聚合物改性沥青防水卷材 | 实验室送检 | 钉杆水密性
32 | 水泥基渗透结晶型防水材料 | 实验室送检 | 氯离子含量 | GB 18445-2012 水泥基渗透结晶型防水材料
| 水泥基渗透结晶型防水材料 | 实验室送检 | 抗折强度
| 水泥基渗透结晶型防水材料 | 实验室送检 | 抗压强度
| 水泥基渗透结晶型防水材料 | 实验室送检 | 湿基面粘结强度
| 水泥基渗透结晶型防水材料 | 实验室送检 | 混凝土抗渗性能
| 水泥基渗透结晶型防水材料 | 实验室送检 | 总碱量
| 水泥基渗透结晶型防水材料 | 实验室送检 | 抗压强度比
| 水泥基渗透结晶型防水材料 | 实验室送检 | 收缩率比
33 | 聚氨酯防水涂料 | 实验室送检 | 表干时间 | GB/T 19250-2013 聚氨酯防水涂料
| 聚氨酯防水涂料 | 实验室送检 | 实干时间
| 聚氨酯防水涂料 | 实验室送检 | 拉伸强度
| 聚氨酯防水涂料 | 实验室送检 | 断裂伸长率
| 聚氨酯防水涂料 | 实验室送检 | 撕裂强度
| 聚氨酯防水涂料 | 实验室送检 | 低温弯折性
| 聚氨酯防水涂料 | 实验室送检 | 不透水性
| 聚氨酯防水涂料 | 实验室送检 | 加热伸缩率
| 聚氨酯防水涂料 | 实验室送检 | 粘结强度
| 聚氨酯防水涂料 | 实验室送检 | 吸水率
34 | 蒸压加气混凝土砌块 | 实验室送检 | 抗压强度 | GB/T 11968-2020 蒸压加气混凝土砌块
| 蒸压加气混凝土砌块 | 实验室送检 | 干密度
35 | ALC条板 | 实验室送检 | 干密度 | GB/T 15762-2020 蒸压加气混凝土板
| ALC条板 | 实验室送检 | 抗压强度
| ALC条板 | 实验室送检 | 干燥收缩值
36 | 成品烟道 | 实验室送检 | 垂直承载力 | JC/T 854-2021玻璃纤维增强水泥(GRC)排气管道
| 成品烟道 | 实验室送检 | 抗柔性冲击 | JG/T 194-2018 住宅厨房和卫生间排烟（气）道制品
| 成品烟道 | 实验室送检 | 耐火极限试验（一年一次）
37 | 电线电缆 | 实验室送检 | 导体电阻 | JB/T 10491-2022 额定电压450/750V及以下交联聚烯烃绝缘电线和电缆
| 电线电缆 | 实验室送检 | 绝缘层厚度
| 电线电缆 | 实验室送检 | 绝缘层老化前后拉伸性能
| 电线电缆 | 实验室送检 | 不延燃试验
38 | 电工套管 | 实验室送检 | 抗压性能 | JG/T 3050-1998 建筑用绝缘电工套管及配件
|  | 实验室送检 | 冲击性能
|  | 实验室送检 | 弯曲性能
|  | 实验室送检 | 跌落性能
|  | 实验室送检 | 弯扁性能
|  | 实验室送检 | 耐热性能
|  | 实验室送检 | 阻燃性能（自熄性、氧指数）
|  | 实验室送检 | 电气性能
39 | PPR给水管 | 实验室送检 | 卫生性能 | GB/T 18742.2-2017 冷热水用聚丙烯管道系统 第2部分：管材
| PPR给水管 | 实验室送检 | 不透光性
| PPR给水管 | 实验室送检 | 熔融温度
| PPR给水管 | 实验室送检 | 纵向回缩率
| PPR给水管 | 实验室送检 | 简支梁冲击试验
| PPR给水管 | 实验室送检 | 静液压试验（95℃，22h）
40 | PVC-U排水管 | 实验室送检 | 密度 | GB/T 16800-2008 排水用芯层发泡硬聚氯乙烯(PVC-U)管材
| PVC-U排水管 | 实验室送检 | 维卡软化温度
| PVC-U排水管 | 实验室送检 | 纵向回缩率
| PVC-U排水管 | 实验室送检 | 拉伸屈服应力
| PVC-U排水管 | 实验室送检 | 断裂伸长率
| PVC-U排水管 | 实验室送检 | 落锤冲击
41 | 内墙腻子 | 实验室送检 | 初期干燥抗裂性 | JG/T 298-2010 建筑室内用腻子
| 内墙腻子 | 实验室送检 | 施工性
| 内墙腻子 | 实验室送检 | 耐水性
| 内墙腻子 | 实验室送检 | 粘结强度（标准状态）
| 内墙腻子 | 实验室送检 | 粘结强度（浸水后）
| 内墙腻子 | 实验室送检 | VOC（按HJ 2537-2014）
| 内墙腻子 | 实验室送检 | 游离甲醛（按HJ 2537-2014）
42 | 外墙腻子 | 实验室送检 | 施工性 | JG/T 157-2009 建筑外墙用腻子
| 外墙腻子 | 实验室送检 | 腻子膜柔韧性
| 外墙腻子 | 实验室送检 | 吸水量
| 外墙腻子 | 实验室送检 | 耐碱性
| 外墙腻子 | 实验室送检 | 耐水性
| 外墙腻子 | 实验室送检 | 粘结强度（标准状态）
| 外墙腻子 | 实验室送检 | VOC（参考GB 24408-2009）
| 外墙腻子 | 实验室送检 | 游离甲醛（参考GB24408-2009）
43 | 外墙涂料 | 实验室送检 | 耐碱性 | GB/T 9755-2014 合成树脂乳液外墙涂料
| 外墙涂料 | 实验室送检 | 耐水性
| 外墙涂料 | 实验室送检 | 抗泛盐碱性
| 外墙涂料 | 实验室送检 | 透水性
| 外墙涂料 | 实验室送检 | 对比率
| 外墙涂料 | 实验室送检 | 耐洗刷性
44 | 内墙涂料 | 实验室送检 | 低温稳定性 | GB/T 9756-2018 合成树脂乳液内墙涂料
| 内墙涂料 | 实验室送检 | 涂膜外观
| 内墙涂料 | 实验室送检 | 抗泛碱性（内墙底漆）
| 内墙涂料 | 实验室送检 | 耐洗刷性（内墙面漆）
| 内墙涂料 | 实验室送检 | 对比率
| 内墙涂料 | 实验室送检 | 耐碱性
| 内墙涂料 | 实验室送检 | VOC含量(GB/T 18582)
| 内墙涂料 | 实验室送检 | 甲醛含量(GB/T 18582)
45 | 内外墙底漆 | 实验室送检 | 低温稳定性 | JG/T 210-2018 建筑内外墙用底漆
| 内外墙底漆 | 实验室送检 | 涂膜外观
| 内外墙底漆 | 实验室送检 | 耐水性
| 内外墙底漆 | 实验室送检 | 耐碱性
| 内外墙底漆 | 实验室送检 | 透水性
| 内外墙底漆 | 实验室送检 | 抗泛盐碱性
| 内外墙底漆 | 实验室送检 | 与下道涂层的适应性
| 内外墙底漆 | 实验室送检 | 游离甲醛（按HJ 2537-2014）
| 内外墙底漆 | 实验室送检 | VOC(按HJ 2537-2014）
46 | 弹性外墙涂料 | 实验室送检 | 低温稳定性 | JG/T 172-2014 弹性建筑涂料
| 弹性外墙涂料 | 实验室送检 | 涂膜外观
| 弹性外墙涂料 | 实验室送检 | 对比率
| 弹性外墙涂料 | 实验室送检 | 耐碱性
| 弹性外墙涂料 | 实验室送检 | 耐水性
47 | 防火涂料 | 实验室送检 | 耐冲击性
| 防火涂料 | 实验室送检 | 耐燃时间
48 | 地坪涂装材料 | 实验室送检 | 干燥时间 | GB/T 22374-2018 地坪涂装材料
| 地坪涂装材料 | 实验室送检 | 耐碱性（底漆）
| 地坪涂装材料 | 实验室送检 | 挥发性有机化合物含量（VOC）
| 地坪涂装材料 | 实验室送检 | 游离甲醛
| 地坪涂装材料 | 实验室送检 | 拉伸粘接性能（标准条件）
| 地坪涂装材料 | 实验室送检 | 耐磨性
49 | 陶瓷砖 | 实验室送检 | 边直度 | GB/T 4100-2015 陶瓷砖
| 陶瓷砖 | 实验室送检 | 直角度
| 陶瓷砖 | 实验室送检 | 表面平整度（弯曲度和翘曲度）
| 陶瓷砖 | 实验室送检 | 吸水率
| 陶瓷砖 | 实验室送检 | 破坏强度、断裂模数
| 陶瓷砖 | 实验室送检 | 莫氏硬度（按照JC/T 908-2013测试）
| 陶瓷砖 | 实验室送检 | 无釉砖耐磨深度/体积
| 陶瓷砖 | 实验室送检 | 有釉砖表面耐磨性
| 陶瓷砖 | 实验室送检 | 有釉砖抗釉裂性
| 陶瓷砖 | 实验室送检 | 有釉砖耐污染性
| 陶瓷砖 | 实验室送检 | 无釉砖耐污染性
50 | 轻钢龙骨 | 实验室送检 | 表面防锈-双面镀锌厚度 | GB/T 11981-2008 建筑用轻钢龙骨
| 轻钢龙骨 | 实验室送检 | 彩色板涂镀层厚度（针对彩色龙骨）
| 轻钢龙骨 | 实验室送检 | 表面防锈-双面镀锌量（彩色龙骨不测）
| 轻钢龙骨 | 实验室送检 | 静载试验
| 轻钢龙骨 | 实验室送检 | 公称厚度
51 | 石膏板 | 实验室送检 | 断裂荷载 | GB/T 9775-2008 纸面石膏板
| 石膏板 | 实验室送检 | 护面纸与芯材粘结性
| 石膏板 | 实验室送检 | 吸水率
| 石膏板 | 实验室送检 | 表面吸水量
| 石膏板 | 实验室送检 | 受潮挠度
52 | 电子开关 | 实验室送检 | 防触电保护 | GB 16915.1—2014家用和类似用途固定式电气装置的开关第1部分：通用要求
| 电子开关 | 实验室送检 | 绝缘电阻和电气强度
| 电子开关 | 实验室送检 | 通断能力
| 电子开关 | 实验室送检 | 正常操作
| 电子开关 | 实验室送检 | 机械强度
| 电子开关 | 实验室送检 | 耐热
53 | 插座 | 实验室送检 | 防触电保护 | GB/T 2099.1-2021 家用和类似用途插头插座 第1部分:通用要求
| 插座 | 实验室送检 | 正常操作
| 插座 | 实验室送检 | 拔出插头所需的力
| 插座 | 实验室送检 | 机械强度
| 插座 | 实验室送检 | 耐热
54 | 壁纸 | 实验室送检 | 甲醛 | GB/T 34844-2017 壁纸
| 壁纸 | 实验室送检 | 氯乙烯单体
| 壁纸 | 实验室送检 | 有害物质：钡
| 壁纸 | 实验室送检 | 有害物质：镉
| 壁纸 | 实验室送检 | 有害物质：铬
| 壁纸 | 实验室送检 | 有害物质：铅
| 壁纸 | 实验室送检 | 有害物质：砷
| 壁纸 | 实验室送检 | 有害物质：汞
| 壁纸 | 实验室送检 | 有害物质：硒
| 壁纸 | 实验室送检 | 有害物质：锑
55 | 地板-强化地板 | 实验室送检 | 含水率 | GB/T 18102-2020 浸渍质层压木质地板
| 地板-强化地板 | 实验室送检 | 表面胶合强度
| 地板-强化地板 | 实验室送检 | 抗冲击
| 地板-强化地板 | 实验室送检 | 静曲强度
| 地板-强化地板 | 实验室送检 | 内结合强度
| 地板-强化地板 | 实验室送检 | 吸水厚度膨胀率
| 地板-强化地板 | 实验室送检 | 表面耐冷热循环
| 地板-强化地板 | 实验室送检 | 表面耐磨
| 地板-强化地板 | 实验室送检 | 甲醛释放量
56 | 地板-实木复合地板 | 实验室送检 | 浸渍剥离 | GB/T 18103-2013 实木复合地板
| 地板-实木复合地板 | 实验室送检 | 漆膜硬度
| 地板-实木复合地板 | 实验室送检 | TOVC
| 地板-实木复合地板 | 实验室送检 | 含水率
| 地板-实木复合地板 | 实验室送检 | 弹性模量
| 地板-实木复合地板 | 实验室送检 | 静曲强度
| 地板-实木复合地板 | 实验室送检 | 漆膜附着力
| 地板-实木复合地板 | 实验室送检 | 表面耐磨（g/100 r）
| 地板-实木复合地板 | 实验室送检 | 表面耐污染性能
| 地板-实木复合地板 | 实验室送检 | 甲醛释放量
57 | 人造石 | 实验室送检 | 色牢度与老化性能 | JC/T 908-2013 人造石
| 人造石 | 实验室送检 | 弯曲性能
| 人造石 | 实验室送检 | 压缩强度
| 人造石 | 实验室送检 | 巴氏硬度
| 人造石 | 实验室送检 | 莫氏硬度
| 人造石 | 实验室送检 | 落球冲击
| 人造石 | 实验室送检 | 耐磨性
| 人造石 | 实验室送检 | 耐污染性
| 人造石 | 实验室送检 | 耐热性
| 人造石 | 实验室送检 | 放射性
58 | 陶瓷盆/坐便器 | 实验室送检 | 坯体厚度 | GB/T 6952-2015 卫生陶瓷
| 陶瓷盆/坐便器 | 实验室送检 | 耐荷重性
| 陶瓷盆/坐便器 | 实验室送检 | 溢流功能
| 陶瓷盆/坐便器 | 实验室送检 | 吸水率
| 陶瓷盆/坐便器 | 实验室送检 | 便器用水量
| 陶瓷盆/坐便器 | 实验室送检 | 洗净功能
| 陶瓷盆/坐便器 | 实验室送检 | 固体物排放功能
| 陶瓷盆/坐便器 | 实验室送检 | 污水置换功能
| 陶瓷盆/坐便器 | 实验室送检 | 水封回复功能
| 陶瓷盆/坐便器 | 实验室送检 | 排水管道输送特性
| 陶瓷盆/坐便器 | 实验室送检 | 卫生纸试验
| 陶瓷盆/坐便器 | 实验室送检 | 防虹吸功能
59 | 花洒 | 实验室送检 | 管螺纹精度 | GB/T 23447-2009 卫生洁具 淋浴用花洒
| 花洒 | 实验室送检 | 安全性能
| 花洒 | 实验室送检 | 耐腐蚀性能
| 花洒 | 实验室送检 | 密封性能
| 花洒 | 实验室送检 | 耐冷热疲劳性能
| 花洒 | 实验室送检 | 流量
60 | 地漏 | 实验室送检 | 耐腐蚀性能 | GB/T 27710-2020 地漏
| 地漏 | 实验室送检 | 密封性能
| 地漏 | 实验室送检 | 防返溢性能
61 | EPS板 | 实验室送检 | 燃烧性能-A/B1/B2 | GB/T 10801.1-2021 绝热用模塑聚苯乙烯泡沫塑料
| EPS板 | 实验室送检 | 导热系数 | GB/T 29906-2013 模塑聚苯板薄抹灰外墙外保温系统材料
| EPS板 | 实验室送检 | 表观密度（按GBT10801.1-2002测试）
| EPS板 | 实验室送检 | 垂直于板面方向的抗拉强度
| EPS板 | 实验室送检 | 弯曲变形
62 | 岩棉 | 实验室送检 | 容重（密度） | GB/T 25975-2018 建筑外墙外保温用岩棉制品
| 岩棉 | 实验室送检 | 质量吸湿率
| 岩棉 | 实验室送检 | 短期吸水量（部分浸入）（24h）
| 岩棉 | 实验室送检 | 长期吸水量（部分浸入）（28d）
| 岩棉 | 实验室送检 | 导热系数
| 岩棉 | 实验室送检 | 垂直于表面的抗拉强度
| 岩棉 | 实验室送检 | 燃烧性能
63 | XPS挤塑板（外墙内保温材料） | 实验室送检 | 压缩强度 | GB/T 30595-2014 挤塑聚苯板(XPS)薄抹灰外墙外保温系统材料
| XPS挤塑板（外墙内保温材料） | 实验室送检 | 吸水率（浸水96h） | GB 8624-2012 建筑材料及制品燃烧性能分级
| XPS挤塑板（外墙内保温材料） | 实验室送检 | 水蒸气透过系数（23±1℃、相对湿度梯度0~50±2%）
| XPS挤塑板（外墙内保温材料） | 实验室送检 | 导热系数
| XPS挤塑板（外墙内保温材料） | 实验室送检 | 尺寸稳定性
| XPS挤塑板（外墙内保温材料） | 实验室送检 | 燃烧性能
64 | 密封胶 | 实验室送检 | 下垂度 | GB/T 14683-2017 硅酮和改性硅酮建筑密封胶
| 密封胶 | 实验室送检 | 表干时间
| 密封胶 | 实验室送检 | 拉伸模量
| 密封胶 | 实验室送检 | 定伸粘结性
| 密封胶 | 实验室送检 | 弹性恢复率
| 密封胶 | 实验室送检 | 冷拉—热压后粘结性
| 密封胶 | 实验室送检 | 浸水后定伸粘结性
| 密封胶 | 实验室送检 | 紫外线辐照后粘结性
| 密封胶 | 实验室送检 | 质量损失率
65 | 栏杆（铁艺栏杆） | 实验室送检 | 涂层厚度（μm） | GB/T 13912-2020 金属覆盖层 钢铁制件热浸镀锌层 技术要求及试验方法
| 栏杆（铁艺栏杆） | 实验室送检 | 镀锌层厚度 | GB/T 5237.4-2017 铝合金建筑型材 第4部分：喷粉型材
| 栏杆（铁艺栏杆） | 实验室送检 | 镀锌层质量 | GB/T 5237.5-2017 铝合金建筑型材 第5部分：喷漆型材
| 栏杆（铁艺栏杆） | 实验室送检 | 壁厚 | GB/T 4956-2003 磁性基体上非磁性覆盖层 覆盖层厚度测量 磁性法
| 栏杆（铁艺栏杆） | 实验室送检 | 附着性
| 栏杆（铁艺栏杆） | 实验室送检 | 化学分析（C元素）
| 栏杆（铁艺栏杆） | 实验室送检 | 化学分析（Si元素）
| 栏杆（铁艺栏杆） | 实验室送检 | 化学分析（Mn元素）
| 栏杆（铁艺栏杆） | 实验室送检 | 化学分析（P元素）
| 栏杆（铁艺栏杆） | 实验室送检 | 化学分析（S元素）
| 栏杆（铁艺栏杆） | 实验室送检 | 化学分析（Ni元素）
| 栏杆（铁艺栏杆） | 实验室送检 | 化学分析（Cr元素）
| 栏杆（铁艺栏杆） | 实验室送检 | 化学分析（Mo元素）
66 | 百叶（基材是钢或铁材质） | 实验室送检 | 镀锌层质量 | GB/T 13912-2020 金属覆盖层 钢铁制件热浸镀锌层 技术要求及试验方法
| 百叶（基材是钢或铁材质） | 实验室送检 | 附着性 | GB/T 5237.4-2017 铝合金建筑型材 第4部分：喷粉型材
| 百叶（基材是钢或铁材质） | 实验室送检 | 涂层厚度 | GB/T 5237.5-2017 铝合金建筑型材 第5部分：喷漆型材
| 百叶（基材是钢或铁材质） | 实验室送检 | 镀锌层厚度（μm） | GB/T 4956-2003 磁性基体上非磁性覆盖层 覆盖层厚度测量 磁性法
| 百叶（基材是钢或铁材质） | 实验室送检 | 基材厚度
67 | 铝合金门窗 | 实验室送检 | 保温性能 | GB/T 8478-2020 铝合金门窗
| 铝合金门窗 | 实验室送检 | 启闭力
| 铝合金门窗 | 实验室送检 | 反复启闭性能
| 铝合金门窗 | 实验室送检 | 抗风压性能（GB/T 7106-2008）
| 铝合金门窗 | 实验室送检 | 水密性能（GB/T 7106-2008）
| 铝合金门窗 | 实验室送检 | 气密性能（GB/T 7106-2008）
68 | 镀锌钢管 | 实验室送检 | 下屈服强度MPa | GB/T 3091-2015 低压流体输送用焊接钢管
| 镀锌钢管 | 实验室送检 | 抗拉强度MPa
| 镀锌钢管 | 实验室送检 | 断后伸长率 %
| 镀锌钢管 | 实验室送检 | 弯曲试验
| 镀锌钢管 | 实验室送检 | 壁厚
| 镀锌钢管 | 实验室送检 | 镀锌层均匀性试验
69 | 安全帽 | 实验室送检 | 冲击吸收性能（高温处理） | GB 2811-2019 头部防护 安全帽
| 安全帽 | 实验室送检 | 耐穿刺性能（高温处理）
| 安全帽 | 实验室送检 | 侧向刚性
70 | 安全网 | 现场检查 | 燃烧性能 | 用打火机点燃评判燃烧等级初步判断是否符合要求
| 安全网 | 实验室送检 | 耐贯穿性能 | GB 5725-2009 安全网
| 安全网 | 实验室送检 | 耐冲击性能
| 安全网 | 实验室送检 | 阻燃性能（阻燃型才测试）
71 | 安全带 | 实验室送检 | 整体动态负荷
72 | 钢管脚手架扣件-直角扣件 | 实验室送检 | 抗滑性能试验 | JG/T 503-2016 承插型盘扣式钢管支架构件
| 钢管脚手架扣件-直角扣件 | 实验室送检 | 扭转刚度性能试验
| 钢管脚手架扣件-直角扣件 | 实验室送检 | 抗破坏性能试验
73 | EPDM | 实验室送检 | 拉伸强度 | GB 36246-2018 中小学合成材料面层运动场地
| EPDM | 实验室送检 | 拉断伸长率
| EPDM | 实验室送检 | 耐人工气候老化性能
| EPDM | 实验室送检 | 18种多环芳烃总和
| EPDM | 实验室送检 | 苯并[a]芘
| EPDM | 实验室送检 | 可溶性铅
| EPDM | 实验室送检 | 可溶性镉
| EPDM | 实验室送检 | 可溶性铬
| EPDM | 实验室送检 | 可溶性汞
| EPDM | 实验室送检 | 气味等级
74 | 入户门 | 实验室送检 | 钢质板材厚度(具有防火功能的防盗门不测锁具加强板厚度) | GB 12955-2008 防火门
| 入户门 | 实验室送检 | 门扇厚度 | GB 17565-2007 防盗安全门通用技术条件
| 入户门 | 实验室送检 | 锁具防盗要求-（防盗等级B级） | GB/T 8485-2008 建筑门窗空气声隔声性能分级及检测方法
| 入户门 | 实验室送检 | 锁具防盗要求-防护钢板
| 入户门 | 实验室送检 | 锁具一般要求
| 入户门 | 实验室送检 | 防破坏性能
| 入户门 | 实验室送检 | 隔声量
| 入户门 | 实验室送检 | 钢材材质钢材材料厚度
| 入户门 | 实验室送检 | 门扇重量
| 入户门 | 实验室送检 | 门扇与门框的搭接尺寸
| 入户门 | 实验室送检 | 门扇与门框的配合活动间隙
| 入户门 | 实验室送检 | 可靠性
| 入户门 | 实验室送检 | 耐火性能
75 | 入户门锁 | 实验室送检 | 灵活性、尺寸和外观质量 | GA 701-2007 指纹防盗锁通用技术条件
| 入户门锁 | 实验室送检 | 金属零件表面防腐处理
| 入户门锁 | 实验室送检 | 识别装置机械强度
| 入户门锁 | 实验室送检 | 锁壳强度
| 入户门锁 | 实验室送检 | 主锁舌（栓）静载荷
| 入户门锁 | 实验室送检 | 执手强度
| 入户门锁 | 实验室送检 | 锁扣盒（板）强度
| 入户门锁 | 实验室送检 | 功能
| 入户门锁 | 实验室送检 | 性能
| 入户门锁 | 实验室送检 | 电源
| 入户门锁 | 实验室送检 | 环境适应性
| 入户门锁 | 实验室送检 | 静电放电干扰
| 入户门锁 | 实验室送检 | 射频电磁场辐射干扰
| 入户门锁 | 实验室送检 | 电快速瞬变脉冲群干扰
| 入户门锁 | 实验室送检 | 电压暂降和短时中断
| 入户门锁 | 实验室送检 | 安全性
| 入户门锁 | 实验室送检 | 稳定性
76 | 户内门 | 实验室送检 | 含水率 | LY/T 1923-2020 室内木质门
| 户内门 | 实验室送检 | 表面胶合强度
| 户内门 | 实验室送检 | 表面抗冲击
| 户内门 | 实验室送检 | 漆膜附着力
| 户内门 | 实验室送检 | 漆膜硬度
| 户内门 | 实验室送检 | 表面耐洗涤剂性
| 户内门 | 实验室送检 | 浸渍剥离
| 户内门 | 实验室送检 | 门扇整体抗冲击强度
| 户内门 | 实验室送检 | 空气隔声量
| 户内门 | 实验室送检 | 阻燃性
| 户内门 | 实验室送检 | 反复启闭可靠性
| 户内门 | 实验室送检 | 甲醛释放量
| 户内门 | 实验室送检 | 重金属含量
77 | 淋浴间玻璃隔断 | 实验室送检 | 化学成分 | GB 15763.2-2005 建筑用安全玻璃 第2部分：钢化玻璃
| 淋浴间玻璃隔断 | 实验室送检 | 表面应力
| 淋浴间玻璃隔断 | 实验室送检 | 钢化玻璃厚度
| 淋浴间玻璃隔断 | 实验室送检 | 厚度及其允许偏差
| 淋浴间玻璃隔断 | 实验室送检 | 抗冲击性
| 淋浴间玻璃隔断 | 实验室送检 | 碎片状态
78 | 天然石材（花岗石、大理石、砂岩、石灰石） | 实验室送检 | 干燥压缩强度 | GB/T 23452-2009 天然砂岩建筑板材
| 天然石材（花岗石、大理石、砂岩、石灰石） | 实验室送检 | 水饱和压缩强度 | GB/T 23453-2009 天然石灰石建筑板材
| 天然石材（花岗石、大理石、砂岩、石灰石） | 实验室送检 | 干燥弯曲强度 | GB 6566-2010 建筑材料放射性核素限量
| 天然石材（花岗石、大理石、砂岩、石灰石） | 实验室送检 | 水饱和弯曲强度
| 天然石材（花岗石、大理石、砂岩、石灰石） | 实验室送检 | 放射性(按GB 6566测试)
79 | 铝扣板 | 实验室送检 | 尺寸偏差 | GB/T 23444-2009 金属及金属复合材料吊顶板
| 铝扣板 | 实验室送检 | 基材厚度
| 铝扣板 | 实验室送检 | 膜厚
| 铝扣板 | 实验室送检 | 附着力
| 铝扣板 | 实验室送检 | 耐冲击性
| 铝扣板 | 实验室送检 | 耐酸性
| 铝扣板 | 实验室送检 | 耐碱性
| 铝扣板 | 实验室送检 | 耐油性
| 铝扣板 | 实验室送检 | 封孔质量
| 铝扣板 | 实验室送检 | 涂层耐久性（耐湿热性）
80 | 半硬质聚氯乙烯块状地板（LVT地板） | 实验室送检 | 厚度 | GB/T 4085-2015 半硬质聚氯乙烯块状地板
| 半硬质聚氯乙烯块状地板（LVT地板） | 实验室送检 | 直角度
| 半硬质聚氯乙烯块状地板（LVT地板） | 实验室送检 | 单位面积质量
| 半硬质聚氯乙烯块状地板（LVT地板） | 实验室送检 | 残余凹陷
| 半硬质聚氯乙烯块状地板（LVT地板） | 实验室送检 | 色牢度
| 半硬质聚氯乙烯块状地板（LVT地板） | 实验室送检 | 纵横向加热尺寸变化
| 半硬质聚氯乙烯块状地板（LVT地板） | 实验室送检 | 加热翘曲
| 半硬质聚氯乙烯块状地板（LVT地板） | 实验室送检 | 耐磨性
| 半硬质聚氯乙烯块状地板（LVT地板） | 实验室送检 | 氯乙烯单体
| 半硬质聚氯乙烯块状地板（LVT地板） | 实验室送检 | 可溶性铅
| 半硬质聚氯乙烯块状地板（LVT地板） | 实验室送检 | 可溶性镉
| 半硬质聚氯乙烯块状地板（LVT地板） | 实验室送检 | 甲醛释放量（mg/m3）
| 半硬质聚氯乙烯块状地板（LVT地板） | 实验室送检 | 总挥发性有机化合物TVOC（mg/m3）
| 半硬质聚氯乙烯块状地板（LVT地板） | 实验室送检 | 燃烧等级B1级
| 半硬质聚氯乙烯块状地板（LVT地板） | 实验室送检 | 挥发物限量
81 | 硬质聚氯乙烯地板（SPC地板） | 实验室送检 | 外观 | GB/T 34440-2017 硬质聚氯乙烯地板
| 硬质聚氯乙烯地板（SPC地板） | 实验室送检 | 规格尺寸及偏差
| 硬质聚氯乙烯地板（SPC地板） | 实验室送检 | 厚度
| 硬质聚氯乙烯地板（SPC地板） | 实验室送检 | 单位而积质量偏差/%
| 硬质聚氯乙烯地板（SPC地板） | 实验室送检 | 残余凹陷/mm
| 硬质聚氯乙烯地板（SPC地板） | 实验室送检 | 色牢度/级
| 硬质聚氯乙烯地板（SPC地板） | 实验室送检 | 剥离强度/(N/50 mm)
| 硬质聚氯乙烯地板（SPC地板） | 实验室送检 | 锁扣拉力强度kN/m
| 硬质聚氯乙烯地板（SPC地板） | 实验室送检 | 脚轮耐磨*/r
| 硬质聚氯乙烯地板（SPC地板） | 实验室送检 | 防霉性/级
| 硬质聚氯乙烯地板（SPC地板） | 实验室送检 | 耐污染
| 硬质聚氯乙烯地板（SPC地板） | 实验室送检 | 耐磨性
| 硬质聚氯乙烯地板（SPC地板） | 实验室送检 | 加热尺寸变化率
| 硬质聚氯乙烯地板（SPC地板） | 实验室送检 | 加热翘曲/mm
| 硬质聚氯乙烯地板（SPC地板） | 实验室送检 | 氯乙烯单体
| 硬质聚氯乙烯地板（SPC地板） | 实验室送检 | 甲醛释放量（mg/m3）
| 硬质聚氯乙烯地板（SPC地板） | 实验室送检 | 总挥发性有机化合物TVOC（mg/m3）
| 硬质聚氯乙烯地板（SPC地板） | 实验室送检 | 燃烧等级B1级
| 硬质聚氯乙烯地板（SPC地板） | 实验室送检 | 挥发物限量
| 硬质聚氯乙烯地板（SPC地板） | 实验室送检 | 冷热翘曲/mm
82 | 双向流新风机组 | 实验室送检 | 风量 | GB/T 21087-2020 热回收新风机组
|  |  | 出口全压(或出口静压) | GB/T 14294-2008 组合式空调机组
|  |  | 输入功率 | GB/T 34012-2017 通风系统用空气净化装置
有效换气率
交换效率（制冷工况）
交换效率（制热工况）
噪声
PM2.5净化效率
| 单向流新风机组 | 实验室送检 | 风量
机外静压
额定功率
噪声
PM2.5净化效率
| 风机盘管 | 实验室送检 | 风量
供冷量
供热量
输入功率
水阻
噪声
83 | JS防水涂料 | 实验室送检 | 低温柔性( ϕ10mm棒) | GB/T 23445-2009 聚合物水泥防水涂料
| JS防水涂料 | 实验室送检 | 拉伸性能-热处理后保持率
| JS防水涂料 | 实验室送检 | 拉伸性能-浸水处理后保持率
| JS防水涂料 | 实验室送检 | 拉伸性能-碱处理后保持率
| JS防水涂料 | 实验室送检 | 粘结强度-无处理
| JS防水涂料 | 实验室送检 | 粘结强度-浸水处理
84 | 外墙涂料-外墙弹性面涂 | 实验室送检 | 对比率（白色或浅色才做） | JG/T 172-2014 弹性建筑涂料
| 外墙涂料-外墙弹性面涂 | 实验室送检 | 耐碱性
| 外墙涂料-外墙弹性面涂 | 实验室送检 | 耐水性
| 外墙涂料-外墙弹性面涂 | 实验室送检 | 耐人工老化性
| 外墙涂料-外墙弹性面涂 | 实验室送检 | 耐沾污性（白色或浅色才做）
| 外墙涂料-外墙弹性面涂 | 实验室送检 | 断裂伸长率（I型-10℃）
| 外墙涂料-外墙弹性面涂 | 实验室送检 | 断裂伸长率（II型0℃）
| 外墙涂料-外墙弹性面涂 | 实验室送检 | 断裂伸长率（标准）
85 | 外墙涂料-外墙弹性中涂 | 实验室送检 | 耐碱性 | JG/T 172-2014 弹性建筑涂料
| 外墙涂料-外墙弹性中涂 | 实验室送检 | 耐水性
| 外墙涂料-外墙弹性中涂 | 实验室送检 | 低温柔性（-10℃）
| 外墙涂料-外墙弹性中涂 | 实验室送检 | 拉伸强度
| 外墙涂料-外墙弹性中涂 | 实验室送检 | 断裂伸长率（标准）
| 外墙涂料-外墙弹性中涂 | 实验室送检 | VOC(按HJ 2537-2014)
| 外墙涂料-外墙弹性中涂 | 实验室送检 | 游离甲醛(按HJ 2537-2014)
| 外墙涂料-外墙弹性中涂 | 实验室送检 | 苯类总和(按HJ 2537-2014)
| 外墙涂料-外墙弹性中涂 | 实验室送检 | 重金属含量((按HJ 2537-2014)
86 | 外墙涂料-真石漆/质感漆 | 实验室送检 | 耐水性 | HG/T 4344-2012 水性复合岩片仿花岗岩涂料
| 外墙涂料-真石漆/质感漆 | 实验室送检 | 耐碱性
| 外墙涂料-真石漆/质感漆 | 实验室送检 | 耐沾污性（白色或浅色才做）
| 外墙涂料-真石漆/质感漆 | 实验室送检 | 粘结强度（标准状态）
| 外墙涂料-真石漆/质感漆 | 实验室送检 | 粘结强度（5次循环后）
| 外墙涂料-真石漆/质感漆 | 实验室送检 | 耐人工气候老化性
87 | 外墙涂料-外墙非弹性面漆 | 实验室送检 | 耐碱性 | GB/T 9755-2014 合成树脂乳液外墙涂料
| 外墙涂料-外墙非弹性面漆 | 实验室送检 | 耐水性
| 外墙涂料-外墙非弹性面漆 | 实验室送检 | 对比率（白色或浅色才做）
| 外墙涂料-外墙非弹性面漆 | 实验室送检 | 涂层耐温变性
| 外墙涂料-外墙非弹性面漆 | 实验室送检 | 耐洗刷性
| 外墙涂料-外墙非弹性面漆 | 实验室送检 | 耐人工气候老化性
| 外墙涂料-外墙非弹性面漆 | 实验室送检 | 耐沾污性（白色或浅色才做）
88 | 外墙涂料-水性多彩建筑涂料 | 实验室送检 | 耐碱性 | HG/T 4343-2012 水性多彩建筑涂料
| 外墙涂料-水性多彩建筑涂料 | 实验室送检 | 耐水性
| 外墙涂料-水性多彩建筑涂料 | 实验室送检 | 耐洗刷性
| 外墙涂料-水性多彩建筑涂料 | 实验室送检 | 覆盖裂缝能力（标准状态）
| 外墙涂料-水性多彩建筑涂料 | 实验室送检 | 耐酸雨性
| 外墙涂料-水性多彩建筑涂料 | 实验室送检 | 耐沾污性
| 外墙涂料-水性多彩建筑涂料 | 实验室送检 | 耐人工气候老化
89 | 外墙涂料-复层涂料 | 实验室送检 | 耐碱性（48h） | GB/T 9779-2015 复层建筑涂料
| 外墙涂料-复层涂料 | 实验室送检 | 耐水性（96h）
| 外墙涂料-复层涂料 | 实验室送检 | 耐沾污性
| 外墙涂料-复层涂料 | 实验室送检 | 耐冲击性（500g，300mm）
| 外墙涂料-复层涂料 | 实验室送检 | 粘结强度（标准状态）
| 外墙涂料-复层涂料 | 实验室送检 | 粘结强度（浸水后）
| 外墙涂料-复层涂料 | 实验室送检 | 耐人工气候老化性
90 | 内墙涂料-复层建筑涂料 | 实验室送检 | 容器中状态
| 内墙涂料-复层建筑涂料 | 实验室送检 | 施工性
| 内墙涂料-复层建筑涂料 | 实验室送检 | 干燥时间
| 内墙涂料-复层建筑涂料 | 实验室送检 | 初期干燥抗裂性
| 内墙涂料-复层建筑涂料 | 实验室送检 | 断裂伸长率
| 内墙涂料-复层建筑涂料 | 实验室送检 | 柔韧性
| 内墙涂料-复层建筑涂料 | 实验室送检 | 涂抹外观
| 内墙涂料-复层建筑涂料 | 实验室送检 | 耐洗刷性
| 内墙涂料-复层建筑涂料 | 实验室送检 | 粘结强度（标准状态）
91 | 聚合物水泥防水砂浆 | 实验室送检 | 抗渗压力-涂层试件(7d) | JC/T 984-2011 聚合物水泥防水砂浆
| 聚合物水泥防水砂浆 | 实验室送检 | 抗渗压力-砂浆试件(28d)
| 聚合物水泥防水砂浆 | 实验室送检 | 抗折强度
| 聚合物水泥防水砂浆 | 实验室送检 | 柔韧性（横向变形能力）
| 聚合物水泥防水砂浆 | 实验室送检 | 粘结强度（7d）
| 聚合物水泥防水砂浆 | 实验室送检 | 粘结强度（28d）
92 | 水乳型沥青防水涂料 | 实验室送检 | 不透水性 | JC/T 408-2005 水乳型沥青防水涂料
| 水乳型沥青防水涂料 | 实验室送检 | 粘结强度
| 水乳型沥青防水涂料 | 实验室送检 | 低温柔度
| 水乳型沥青防水涂料 | 实验室送检 | 热处理低温柔度
| 水乳型沥青防水涂料 | 实验室送检 | 碱处理低温柔度
| 水乳型沥青防水涂料 | 实验室送检 | 断裂伸长率
| 水乳型沥青防水涂料 | 实验室送检 | 热处理断裂伸长率
93 | 特种非固化橡胶沥青防水涂料 | 实验室送检 | 粘结性能 | JC/T 2428-2017 非固化橡胶沥青防水涂料
| 特种非固化橡胶沥青防水涂料 | 实验室送检 | 延伸性/mm
| 特种非固化橡胶沥青防水涂料 | 实验室送检 | 耐热性/℃
| 特种非固化橡胶沥青防水涂料 | 实验室送检 | 热老化 70℃，168h
| 特种非固化橡胶沥青防水涂料 | 实验室送检 | 自愈性
| 特种非固化橡胶沥青防水涂料 | 实验室送检 | 应力松弛/%,
94 | 外墙陶瓷板/饰面砖 | 实验室送检 | 吸水率 | GB/T 23266-2009 陶瓷板
| 外墙陶瓷板/饰面砖 | 实验室送检 | 弯曲强度
| 外墙陶瓷板/饰面砖 | 实验室送检 | 抗热震性
| 外墙陶瓷板/饰面砖 | 实验室送检 | 耐污染性
95 | 硬聚氯乙烯(PVC-U)塑料管道系统用溶液剂型胶粘剂 | 实验室送检 | 粘度 | QB/T 2568-2002 硬聚氯乙烯(PVC-U)塑料管道系统用溶剂型胶粘剂
粘接强度
水压爆破强度
96 | 柜体板材-饰面刨花板 | 实验室送检 | 静曲强度 | GB/T 15102-2017浸渍胶膜纸饰面纤维板和刨花板
| 柜体板材-饰面刨花板 | 实验室送检 | 内结合强度
| 柜体板材-饰面刨花板 | 实验室送检 | 含水率
| 柜体板材-饰面刨花板 | 实验室送检 | 吸水厚度膨胀率
| 柜体板材-饰面刨花板 | 实验室送检 | 握螺钉力
| 柜体板材-饰面刨花板 | 实验室送检 | 表面胶合强度
| 柜体板材-饰面刨花板 | 实验室送检 | 表面耐冷热循环
| 柜体板材-饰面刨花板 | 实验室送检 | 表面耐划痕
| 柜体板材-饰面刨花板 | 实验室送检 | 表面耐磨
| 柜体板材-饰面刨花板 | 实验室送检 | 表面耐污染腐蚀
| 柜体板材-饰面刨花板 | 实验室送检 | 耐光色牢度（灰色样卡）
| 柜体板材-饰面刨花板 | 实验室送检 | 甲醛释放限量
| 柜体板材-饰面刨花板 | 实验室送检 | TVOC释放量
97 | 柜体板材-饰面纤维板 | 实验室送检 | 静曲强度 | GB/T 15102-2017浸渍胶膜纸饰面纤维板和刨花板
| 柜体板材-饰面纤维板 | 实验室送检 | 弹性模量
| 柜体板材-饰面纤维板 | 实验室送检 | 内结合强度
| 柜体板材-饰面纤维板 | 实验室送检 | 吸水厚度膨胀率
| 柜体板材-饰面纤维板 | 实验室送检 | 表面耐磨
| 柜体板材-饰面纤维板 | 实验室送检 | 含水率（%）
| 柜体板材-饰面纤维板 | 实验室送检 | 甲醛释放量（mg/m³）
| 柜体板材-饰面纤维板 | 实验室送检 | TVOC释放量
| 柜体板材-饰面纤维板 | 实验室送检 | 表面耐腐蚀污染
| 柜体板材-饰面纤维板 | 实验室送检 | 表面耐划痕
| 柜体板材-饰面纤维板 | 实验室送检 | 表面耐冷热循环
98 | 柜体板材-饰面胶合板 | 实验室送检 | 横向静曲强度（MPa） | GB/T 34722-2017 浸渍胶膜纸饰面胶合板和细木工板
| 柜体板材-饰面胶合板 | 实验室送检 | 胶合强度（MPa）
| 柜体板材-饰面胶合板 | 实验室送检 | 含水率(%)
| 柜体板材-饰面胶合板 | 实验室送检 | 浸渍剥离
| 柜体板材-饰面胶合板 | 实验室送检 | 表面胶合强度（MPa）
| 柜体板材-饰面胶合板 | 实验室送检 | 表面耐划痕
| 柜体板材-饰面胶合板 | 实验室送检 | 表面耐磨
| 柜体板材-饰面胶合板 | 实验室送检 | 表面耐腐蚀污染
| 柜体板材-饰面胶合板 | 实验室送检 | 甲醛释放量（mg/m³）
99 | 复合保温板 | 实验室送检 | 导热系数 | GB/T 30593-2014 外墙内保温复合板系统
| 复合保温板 | 实验室送检 | 密度 | JG/T 536-2017 热固复合聚苯乙烯泡沫保温板
| 复合保温板 | 实验室送检 | 抗压强度 | DBJ51/T150-2020 四川省不燃型聚苯颗粒复合板建筑保温工程技术标准
| 复合保温板 | 实验室送检 | 抗折强度
| 复合保温板 | 实验室送检 | 垂直于板面方向的抗拉强度
| 复合保温板 | 实验室送检 | 体积吸水率
| 复合保温板 | 实验室送检 | 燃烧性能等级
| 复合保温板 | 实验室送检 | 软化系数
100 | 高强度螺栓（钢结构） | 实验室送检 | 扭矩系数 | GB/T 3098.6-2014 紧固件机械性能 不锈钢螺栓、螺钉和螺柱
| 高强度螺栓（钢结构） | 实验室送检 | 楔负载
| 高强度螺栓（钢结构） | 实验室送检 | 螺母保证载荷
| 高强度螺栓（钢结构） | 实验室送检 | 垫圈硬度
101 | 普通紧固件连接（钢结构） | 实验室送检 | 抗拉强度 | GB/T 3098.1-2010 紧固件机械性能 螺栓、螺钉和螺柱
| 普通紧固件连接（钢结构） | 实验室送检 | 抗剪强度
| 普通紧固件连接（钢结构） | 实验室送检 | 螺母保证载荷
102 | 钢结构用扭剪型高强度螺栓连接副 | 实验室送检 | 楔负载 | GB/T 3632-2008 钢结构用扭剪型高强度螺栓连接副
| 钢结构用扭剪型高强度螺栓连接副 | 实验室送检 | 拉力试验
| 钢结构用扭剪型高强度螺栓连接副 | 实验室送检 | 紧固轴力
| 钢结构用扭剪型高强度螺栓连接副 | 实验室送检 | 抗滑移系数
| 钢结构用扭剪型高强度螺栓连接副 | 实验室送检 | 硬度
103 | 铝合金幕墙型材 | 实验室送检 | 基材厚度 | GB/T 5237.1-2017 铝合金建筑型材 第1部分：基材
| 铝合金幕墙型材 | 实验室送检 | 拉伸性能 | GB/T 5237.2-2017 铝合金建筑型材 第2部分：阳极氧化型材
| 铝合金幕墙型材 | 实验室送检 | 膜厚 | GB/T 5237.3-2017 铝合金建筑型材 第3部分：电泳涂漆型材
| 铝合金幕墙型材 | 实验室送检 | 涂层附着力 | GB/T 5237.4-2017 铝合金建筑型材 第4部分：喷粉型材
| 铝合金幕墙型材 | 实验室送检 | 耐冲击性 | GB/T 5237.5-2017 铝合金建筑型材 第5部分：喷漆型材
104 | 中空玻璃（幕墙） | 实验室送检 | 尺寸偏差 | GB/T 11944-2012 中空玻璃
| 中空玻璃（幕墙） | 实验室送检 | 露点
| 中空玻璃（幕墙） | 实验室送检 | 水气密封耐久性能
| 中空玻璃（幕墙） | 实验室送检 | 气体密封耐久性能
105 | 硅酮结构胶（幕墙） | 实验室送检 | 表干时间 | GB 16776-2005 建筑用硅酮结构密封胶
| 硅酮结构胶（幕墙） | 实验室送检 | 下垂度
| 硅酮结构胶（幕墙） | 实验室送检 | 邵氏硬度
| 硅酮结构胶（幕墙） | 实验室送检 | 23℃拉伸粘结性能
| 硅酮结构胶（幕墙） | 实验室送检 | 拉伸粘结强度（90℃）
| 硅酮结构胶（幕墙） | 实验室送检 | 拉伸粘结强度（浸水后）
| 硅酮结构胶（幕墙） | 实验室送检 | 拉伸粘结强度（水-紫外线光照后）
| 硅酮结构胶（幕墙） | 实验室送检 | 热老化
| 硅酮结构胶（幕墙） | 实验室送检 | 挤出性
106 | 环氧AB胶（幕墙） | 实验室送检 | 适用期 | JC 887-2001 干挂石材幕墙用环氧胶粘剂
| 环氧AB胶（幕墙） | 实验室送检 | 石材-石材压剪强度（标准条件）
| 环氧AB胶（幕墙） | 实验室送检 | 石材-石材压剪强度（浸水）
| 环氧AB胶（幕墙） | 实验室送检 | 石材-石材压剪强度（热处理）
107 | 玻璃棉板 | 实验室送检 | 表观密度 | GB/T 13350-2017 绝热用玻璃棉及其制品
| 玻璃棉板 | 实验室送检 | 棉的渣球含量
| 玻璃棉板 | 实验室送检 | 含水率
| 玻璃棉板 | 实验室送检 | 导热系数
| 玻璃棉板 | 实验室送检 | 燃烧性能
108 | 玻璃棉毡 | 实验室送检 | 尺寸偏差 | GB/T 13350-2017 绝热用玻璃棉及其制品
| 玻璃棉毡 | 实验室送检 | 纤维平均直径
| 玻璃棉毡 | 实验室送检 | 导热系数
| 玻璃棉毡 | 实验室送检 | 热荷重收缩温度
| 玻璃棉毡 | 实验室送检 | 燃烧性能
109 | 保温用锚栓 | 实验室送检 | 锚栓抗拉承载力标准值（检测需抽取配套保温板） | JG/T 366-2012 外墙保温用锚栓
| 保温用锚栓 | 实验室送检 | 锚栓圆盘抗拔力标准值
| 保温用锚栓 | 实验室送检 | 锚栓的松弛性能
110 | 混凝土用机械锚栓 | 实验室送检 | 非开裂混凝土上拉伸基准试验性能 | JG/T 160-2017 混凝土用机械锚栓
| 混凝土用机械锚栓 | 实验室送检 | 非开裂混凝土上剪切基准性能
111 | 建筑绝热用硬质聚氨酯泡沫塑料 | 实验室送检 | 芯密度 | GB/T 21558-2008 建筑绝热用硬质聚氨酯泡沫塑料
| 建筑绝热用硬质聚氨酯泡沫塑料 | 实验室送检 | 压缩强度
| 建筑绝热用硬质聚氨酯泡沫塑料 | 实验室送检 | 初期导热系数（平均温度23℃、28d）
| 建筑绝热用硬质聚氨酯泡沫塑料 | 实验室送检 | 尺寸稳定性（70℃、48h）
| 建筑绝热用硬质聚氨酯泡沫塑料 | 实验室送检 | 吸水率
112 | 建筑保温砂浆 | 实验室送检 | 堆积密度 | GB/T 20473-2021 建筑保温砂浆
| 建筑保温砂浆 | 实验室送检 | 抗压强度
| 建筑保温砂浆 | 实验室送检 | 导热系数
| 建筑保温砂浆 | 实验室送检 | 线收缩率
| 建筑保温砂浆 | 实验室送检 | 压剪粘接强度
| 建筑保温砂浆 | 实验室送检 | 燃烧性能
113 | 弹性体改性沥青防水卷材 | 实验室送检 | 厚度 | GB 18242-2008 弹性体改性沥青防水卷材
| 弹性体改性沥青防水卷材 | 实验室送检 | 低温柔性
| 弹性体改性沥青防水卷材 | 实验室送检 | 拉力及延伸率（2个参数）
| 弹性体改性沥青防水卷材 | 实验室送检 | 渗油性
| 弹性体改性沥青防水卷材 | 实验室送检 | 卷材下表面沥青涂盖层厚度
| 弹性体改性沥青防水卷材 | 实验室送检 | 热老化
| 弹性体改性沥青防水卷材 | 实验室送检 | 接缝剥离强度
| 弹性体改性沥青防水卷材 | 实验室送检 | 钉杆撕裂强度
| 弹性体改性沥青防水卷材 | 实验室送检 | 人工气候加速老化
114 | 预铺防水卷材 | 实验室送检 | 可溶物含量 | GB/T 23457-2017 预铺防水卷材
| 预铺防水卷材 | 实验室送检 | 拉伸性能-拉力
| 预铺防水卷材 | 实验室送检 | 拉伸性能-拉伸强度
| 预铺防水卷材 | 实验室送检 | 拉伸性能-膜断裂伸长率
| 预铺防水卷材 | 实验室送检 | 拉伸性能-最大拉力时伸长率
| 预铺防水卷材 | 实验室送检 | 钉杆撕裂强度
| 预铺防水卷材 | 实验室送检 | 抗穿刺强度
| 预铺防水卷材 | 实验室送检 | 抗冲击性能
| 预铺防水卷材 | 实验室送检 | 低温弯折性
| 预铺防水卷材 | 实验室送检 | 不透水性
| 预铺防水卷材 | 实验室送检 | 与后浇混凝土剥离强度-无处理
| 预铺防水卷材 | 实验室送检 | 与后浇混凝土剥离强度-泥沙污染
| 预铺防水卷材 | 实验室送检 | 与后浇混凝土剥离强度-紫外
| 预铺防水卷材 | 实验室送检 | 与后浇混凝土剥离强度-热老化
| 预铺防水卷材 | 实验室送检 | 与后浇混凝土浸水后剥离强度
| 预铺防水卷材 | 实验室送检 | 热老化
115 | 栏杆（铝合金栏杆） | 实验室送检 | 厚度 | GB/T 13912-2020 金属覆盖层 钢铁制件热浸镀锌层 技术要求及试验方法
| 栏杆（铝合金栏杆） | 实验室送检 | 涂层厚度 | GB/T 5237.4-2017 铝合金建筑型材 第4部分：喷粉型材
| 栏杆（铝合金栏杆） | 实验室送检 | 涂层硬度 | GB/T 5237.5-2017 铝合金建筑型材 第5部分：喷漆型材
| 栏杆（铝合金栏杆） | 实验室送检 | 附着力（湿） | GB/T 4956-2003 磁性基体上非磁性覆盖层 覆盖层厚度测量 磁性法
116 | 百叶（铝合金百叶） | 实验室送检 | 壁厚 | GB/T 13912-2020 金属覆盖层 钢铁制件热浸镀锌层 技术要求及试验方法
| 百叶（铝合金百叶） | 实验室送检 | 涂层厚度 | GB/T 5237.4-2017 铝合金建筑型材 第4部分：喷粉型材
| 百叶（铝合金百叶） | 实验室送检 | 涂层硬度 | GB/T 5237.5-2017 铝合金建筑型材 第5部分：喷漆型材
| 百叶（铝合金百叶） | 实验室送检 | 附着力（湿） | GB/T 4956-2003 磁性基体上非磁性覆盖层 覆盖层厚度测量 磁性法
| 百叶（铝合金百叶） | 实验室送检 | 拉伸性能
117 | 栏杆（装配式锌钢栏杆） | 实验室送检 | 镀锌层质量 | GB/T 13912-2020 金属覆盖层 钢铁制件热浸镀锌层 技术要求及试验方法
| 栏杆（装配式锌钢栏杆） | 实验室送检 | 涂层厚度 | GB/T 5237.4-2017 铝合金建筑型材 第4部分：喷粉型材
| 栏杆（装配式锌钢栏杆） | 实验室送检 | 涂层硬度 | GB/T 5237.5-2017 铝合金建筑型材 第5部分：喷漆型材
| 栏杆（装配式锌钢栏杆） | 实验室送检 | 附着力（湿） | GB/T 4956-2003 磁性基体上非磁性覆盖层 覆盖层厚度测量 磁性法
118 | 百叶（装配式锌钢栏杆） | 实验室送检 | 壁厚 | GB/T 13912-2020 金属覆盖层 钢铁制件热浸镀锌层 技术要求及试验方法
| 百叶（装配式锌钢栏杆） | 实验室送检 | 镀锌层重量 | GB/T 5237.4-2017 铝合金建筑型材 第4部分：喷粉型材
| 百叶（装配式锌钢栏杆） | 实验室送检 | 涂层硬度 | GB/T 5237.5-2017 铝合金建筑型材 第5部分：喷漆型材
| 百叶（装配式锌钢栏杆） | 实验室送检 | 附着力（湿） | GB/T 4956-2003 磁性基体上非磁性覆盖层 覆盖层厚度测量 磁性法
119 | 软管 | 实验室送检 | 铜加速乙酸盐雾试验 | GB/T 23448-2019 卫生洁具 软管
| 软管 | 实验室送检 | 密封性
| 软管 | 实验室送检 | 耐压性
| 软管 | 实验室送检 | 抗拉伸性
| 软管 | 实验室送检 | 耐冷热循环性
| 软管 | 实验室送检 | 耐老化
120 | 水龙头 | 实验室送检 | 铅 + 其他16种重金属 | GB 18145-2014 陶瓷片密封水嘴
| 水龙头 | 实验室送检 | 密封性能
| 水龙头 | 实验室送检 | 表面耐腐蚀性能
| 水龙头 | 实验室送检 | 防回流性能
| 水龙头 | 实验室送检 | 寿命-单柄单控
| 水龙头 | 实验室送检 | 寿命-双柄双控
| 水龙头 | 实验室送检 | 寿命-单柄双控
121 | 角阀 | 实验室送检 | 上密封性能 | GB/T 26712-2021 卫生洁具及暖气管道用角阀
| 角阀 | 实验室送检 | 密封试验
| 角阀 | 实验室送检 | 强度试验
| 角阀 | 实验室送检 | 耐腐蚀性能
| 角阀 | 实验室送检 | 寿命
122 | 不锈钢水槽 | 实验室送检 | 材料化学成分 | GB/T 38474-2020 家用不锈钢水槽
| 不锈钢水槽 | 实验室送检 | 排水机构
| 不锈钢水槽 | 实验室送检 | 承载能力
| 不锈钢水槽 | 实验室送检 | 表面质量
123 | 断路器 | 实验室送检 | 电击保护 | GB/T 10963.1-2020 电气附件 家用及类似场所用过电流保护断路器 第1部分：用于交流的断路器
| 断路器 | 实验室送检 | 介电性能和隔离能力
| 断路器 | 实验室送检 | 温升
| 断路器 | 实验室送检 | 自动动作
| 断路器 | 实验室送检 | 机械和电气寿命
| 断路器 | 实验室送检 | 耐热性
| 断路器 | 实验室送检 | 耐异常发热及耐燃性
124 | 墙面瓷砖胶 | 实验室送检 | 滑移 | JC/T 547-2017 陶瓷砖胶粘剂
| 墙面瓷砖胶 | 实验室送检 | 拉伸胶粘原强度
| 墙面瓷砖胶 | 实验室送检 | 浸水后的拉伸胶粘强度
| 墙面瓷砖胶 | 实验室送检 | 晾置时间，20min拉伸胶粘强度
125 | 勾缝剂 | 实验室送检 | 收缩值 | JC/T 1004-2017 陶瓷砖填缝剂
| 勾缝剂 | 实验室送检 | 吸水量（240min）
| 勾缝剂 | 实验室送检 | 标准试验条件下28d的抗折强度
| 勾缝剂 | 实验室送检 | 标准实验条件下28d的抗压强度
126 | 壁纸胶 | 实验室送检 | 不挥发物 | JC/T 548-2016 壁纸胶粘剂
| 壁纸胶 | 实验室送检 | 湿粘性 | HJ 2541-2016 环境标志产品技术要求 胶粘剂
| 壁纸胶 | 实验室送检 | 滑动性
| 壁纸胶 | 实验室送检 | 180°剥离强度（N/25mm）
| 壁纸胶 | 实验室送检 | 防霉性
| 壁纸胶 | 实验室送检 | 游离甲醛
| 壁纸胶 | 实验室送检 | 苯
| 壁纸胶 | 实验室送检 | 甲苯+二甲苯
| 壁纸胶 | 实验室送检 | 总挥发性有机物
127 | 双组份环氧美缝剂（简称美缝剂） | 实验室送检 | 下垂度/mm | GB/T 36797-2018 装修防开裂用环氧树脂接缝胶
| 双组份环氧美缝剂（简称美缝剂） | 实验室送检 | 固体含量 | T/CECS 548-2018 美缝剂应用技术规程
| 双组份环氧美缝剂（简称美缝剂） | 实验室送检 | 硬度
| 双组份环氧美缝剂（简称美缝剂） | 实验室送检 | 耐磨性（1000g，500r）/g
| 双组份环氧美缝剂（简称美缝剂） | 实验室送检 | 耐水性（168h）
| 双组份环氧美缝剂（简称美缝剂） | 实验室送检 | 耐酸性（5%醋酸，168h）
| 双组份环氧美缝剂（简称美缝剂） | 实验室送检 | 耐碱性 （5%NaOH溶液，168h）
| 双组份环氧美缝剂（简称美缝剂） | 实验室送检 | 拉伸强度/MPa
| 双组份环氧美缝剂（简称美缝剂） | 实验室送检 | 粘结强度-标准状态
| 双组份环氧美缝剂（简称美缝剂） | 实验室送检 | 耐黄变性（168h）a/△E
| 双组份环氧美缝剂（简称美缝剂） | 实验室送检 | 防霉等级
| 双组份环氧美缝剂（简称美缝剂） | 实验室送检 | 挥发性有机化合物（VOC）/（g/kg）
| 双组份环氧美缝剂（简称美缝剂） | 实验室送检 | 游离甲醛/（g/kg）
128 | 陶瓷锦砖 | 实验室送检 | 色差 | JC/T 456-2015 陶瓷马赛克
| 陶瓷锦砖 | 实验室送检 | 尺寸偏差
| 陶瓷锦砖 | 实验室送检 | 外观质量
| 陶瓷锦砖 | 实验室送检 | 铺贴衬材的粘结性
| 陶瓷锦砖 | 实验室送检 | 铺贴衬材的剥离性
129 | 缸砖 | 实验室送检 | 尺寸偏差和变形 | GB/T 8488-2008 耐酸砖
| 缸砖 | 实验室送检 | 外观质量
| 缸砖 | 实验室送检 | 吸水率
| 缸砖 | 实验室送检 | 弯曲强度
| 缸砖 | 实验室送检 | 耐急冷急热性
| 缸砖 | 实验室送检 | 耐酸性